## Añade los experimentos de estas
ID del Experimento | Concentración de Agua (%) | Aceite esencial de manzanilla (%) | Aceite esencial de Verbena (%) | Extracto de manzanilla | Tween 80 | Tween 20 | Concentración de Emulgin (%) | Tiempo de agitación en parrilla (min) | Temperatura de agitación en parrilla (°C) | Tiempo en baño caliente (min) | Tiempo de sonicación (min) | Potencia de Sonicación (%) | Tiempo de Vórtice (min) | Tiempo de Baño Ultrasónico (min) | Temp. Baño ultrasonico | Temperatura de Medición (°C) | Temp. Baño caliente. | Temp.Baño María | Revoluciones de agitación | Promedio Z (d.nm) | Índice de Polidispersidad (PI) | Cantidad de muestra (mL) | Cantidad de agua (mL) | Fluorescencia
AL-01 | 42 | 8 | N/A | 42 | 4 | 4 | N/A | N/A | N/A | N/A | 6 | A:70, C:70 | 5 | N / A | N / A | N / A | N / A | N / A | N / A | 368 | 0.1 |  | no se sabe
AL-01-2-AGUA | [19 empty] | 357.5 | 0.1646 |  | no se sabe
AL-02 | 42 | 8 | N/A | 38 | 8 | 4 |  | N/A | N/A | N/A | 5 | A:70, C:70 | 5 | N / A | N / A | N / A | N / A | N / A | N / A | 33.82 | 0.423 |  | N/A
AL-02-AGUA | [19 empty] | 457 | 0.2024 |  | no se sabe
AL-03 | 42 | 8 | N/A | 38 | 4 | 8 | N/A | N/A | N/A | N/A | 4 | A:70, C:70 | 5 | N / A | N / A | N / A | N / A | N / A | N / A | 30.93 | 0.4018 |  |  | ligera en color amarillo
AL-03-AGUA | [19 empty] | 345.3 | 0.1979 |  | no se sabe
AL-04 | 42 | 8 | N/A | 42 | 4 | 4 |  |  |  |  | 6 | A:70, C:70 | 5 | N / A | N / A | N / A | N / A | N / A | N / A | 3769 | 0.041 |  |  | Ligera en color amarillo
AL-05 | [19 empty] | 284.5 | 0.27 | 0.2 | 0.8
AL-06 | [19 empty] | 912.9 | 1.38 | 0.4 | 0.6 | Ligera
AL-07 | [19 empty] | No se pudo leer |  | 0.6 | 0.4 | Muy ligera
AL-05-2 | [19 empty] | 297.3 | 0.683
AL-06-2 | [19 empty] | 978.2 | 0.26
AL-07-2 | [19 empty] | 14.33 | 0.29
AL-08 | 42 | 5 | 3 | 38 | 4 | 8 | N/A |  |  |  | 5 | A:70, C:70 | 5 | N / A | N / A | N / A | N / A | N / A | N / A | 2673 | 0.8812 |  |  | Ligera en color rojo
AL-08-2 | [19 empty] | 2829 | 0.65
AL-09 | 42 | N/A | 8 | 42 | 4 | 4 | N/A | N / A | N / A | N / A | 6 | A:70, C:70 | 5 | N / A | N / A | N / A | N / A | N / A | N / A | Se descompuso y no se pudo medir
AL-12 | 84 | N / A | 8 | N / A | 4 | 4 | N/A | N / A | N / A | N/A | 6 | A:70, C:70 | 5 | N / A | N / A | 25 | N/A | N / A | N/A | 190.3 | 0.4463
AL-12-2 | [15 empty] | 25 |  |  |  | 170 | 0.4
AL-13 | 84 | N / A | 8 | N / A | 4 | 4 | N/A | N / A | N / A | N / A | 3 | A:70, C:70 | 5 | N / A | N / A | 25 | N/A | N/A | N/A | 180 | 0.4
AL-14 | 80 | N / A | 8 | N / A | 8 | 4 | N/A | N / A | N / A | N / A | 6 | A:70, C:70 | 5 | N / A | N / A | 25 | N/A | N/A | N/A | 339.4 | 0.25
AL-15 | 76 | N / A | 8 | N / A | 12 | 4 | N/A | N / A | N / A | 6 | 1 | A:70, C:70 | 6 | N / A | N / A | 25 | 60 | N/A | N/A | 580.3 | 0,1255
AL-16 | 83 | N / A | 5 | N / A | N/A | N/A | 12 | N / A | N / A | 6 | 1 | A:70, C:70 | 6 | N / A | N / A | 25 | 60 | N/A | N/A | 385.2 | 0,145
AL-16-2 | [15 empty] | 45 |  |  |  | 309.1 | 0.309
AL-16-3 | [15 empty] | 25 |  |  |  | 406.6 | 0.31
AL-17 | 83 | N / A | 5 | N / A | N/A | N/A | 12 | N / A | N / A | 5 | 5 | A:70, C:70 | 5 | 90 | N / A | 25 | 60 | N/A | N/A | 312 | 0.4
AL-17-2 | [15 empty] | 25 |  |  |  | 312.7 | 0.364
AL-18 | 80 | N / A | 5 | N / A | N/A | N/A | 15 | N / A | N / A | 5 | 3 | A:70, C:70 | 5 | N/A | N / A | 25 | 60 | N/A | N/A | 375.3 | 0,45
AL-18-2 | [13 empty] | 90 |  | 25 |  |  |  | 207.4 | 0,65
AL-18-3 | [15 empty] | 25 |  |  |  | 195.5 | 0.739
AL-19 | 80 | N / A | 5 | N / A | N/A | N/A | 15 | 15 | 40 | N / A | 2 | A:70, C:70 | N / A | N/A | N / A | 25 | N/A | N/A | 970 y 1040 | 434.2 | 0.54
AL-19-2 | [10 empty] | 2 |  |  | 40 |  | 25 |  |  |  | 37.93 | 0.73
AL-19-3 | [10 empty] | 1 |  |  | 24 |  | 25 |  |  |  | 183.8 | 1.42
AL-20 | 77 | N / A | 5 | N / A | N/A | N/A | 18 | N / A | N / A | 5 | 4 | A:70, C:70 | 5 | 40 | N / A | 25 | 60 | N/A | N/A | 611.1 | 0,51
AL-20-2 | [19 empty] | 374 | 0,66
AL-21 | 77 | N / A | 5 | N / A | N/A | N/A | 18 | 20 | 40 | N / A | 4 | A:70, C:70 | N / A | 120 | N / A | 25 | N/A | N/A | 970, 1000, Y 1040 | 76.96 | 0,69
AL-21-2 | [15 empty] | 25 |  |  |  | 83.05 | 0,62
AL-21-2-45°C | [15 empty] | 45 |  |  |  | 48.5 | 0,44
AL-21-2-60°C | [15 empty] | 60 |  |  |  | 41.85 | 0.458
AL-22 | 80 | N / A | 5 | N / A | N/A | N/A | 17 | 15 | 40 | N / A | 4 | A:70, C:70 | N / A | 45 | N / A | 25 | N/A | N/A | 970 Y 1040 | 43.88 | 0,74
AL-22-2 | [15 empty] | 25 |  |  |  | 42.72 | 0.7415
AL-22-50°C | [15 empty] | 50 |  |  |  | 27.44 | 0.51
AL-22-después_caliente | [15 empty] | ? |  |  |  | 37,92 | 0,71
AL-23 | 77 | N / A | 5 | N / A | N/A | N/A | 18 | 15 | 35 | N / A | 2 | A:70, C:100 | N / A | 45 | N / A | 25 | N/A | N/A | 970 Y 1040 | 31.74 | 0,53
AL-23-50°C | [15 empty] | 50 |  |  |  | 24.45 | 0.369
AL-23-2 | [15 empty] | 25 |  |  |  | 32.51 | 0.4
AL-23-3 | [15 empty] | 25 |  |  |  | 329 | 1.507
AL-23 baño Son. 2 | [15 empty] | 60 |  |  |  | 47.7 | 0,71
AL-23-2 FRACCIÓN 2 | [10 empty] | 2 | A:100, C:100 |  |  |  | 25 |  |  |  | 71.54 | 0,88
AL-24 | 77 | N / A | 5 | N / A | N/A | N/A | 18 | 15 | 40 | N / A | 4 | A:70, C:100 | N / A | 90 | N / A | 25 | N/A | N/A | 970 Y 1040 | 892.7 | 0,61
AL-24_FAIL | [15 empty] | 25 |  |  |  | 307.1 | 0,59
AL-24-Sin sonicar | [15 empty] | 25 |  |  |  | 404.3 | 0,76
AL-25 | 75 | N / A | 5 | N / A | N/A | N/A | 20 | 15 | 40 | N / A | 4 | A:70, C:100 | N / A | 60 | N / A | 25 | N/A | N/A | 970 Y 1040 | 918.4 | 0,69
AL-26 | 77 |  | 5 | N / A | N/A | N/A | 18 | 55 | 40 | N / A | N / A | N / A | N / A | 35 | 30 |  | N/A | N/A | 970 Y 1040 | 771.7 | 0.758
AL-26-2 | [10 empty] | 1 | A:70, C:100 |  | 30 | 35 |  |  |  |  | 156.3 | 0.67
AL-27 | 77 | N / A | 5 | N / A |  |  | 18 | 45 | 40 | N / A | N / A | N / A | N / A | 35 | 30 |  | N/A | N/A | 970 Y 1100 | 92.5 | 0.578
AL-28 | 77 | N / A | 5 | N / A |  |  | 18 | 120 | [6 empty] | N / A |  |  |  | 970 Y 1040
AL-29 | 77 | N / A | 5 | N / A |  |  | 18 | 80 | [6 empty] | N / A |  |  | 40 y 50 | 970, 1040, 1240
AL-30 | 77 | N / A | 5 | N / A |  |  | 18 | 85 | [6 empty] | N / A |  |  | 40 | 970, 1040, 1170
AL-31 | 77 | N / A | 5 | N / A |  |  | 18 | 95 | [6 empty] | N / A |  |  | 45 - 50 | 970, 1240. 1040
AL-32 | 77 | N / A | 5 | N / A |  |  | 18 | 90 | [6 empty] | N / A |  |  | 45 - 50 y 70 | 970 y 1240
AL-33 | 77 | N / A | 5 | N / A |  |  | 18 | 55 | 40, 53, 46-47 | [5 empty] | N / A |  |  |  | 970 y 1040